## Sheet1
煤样名称 | 煤种 | 价格(吨) | 煤样水分(Mad) | 煤样灰分(Ad) | 煤样挥发分(Vdaf) | 煤样固定碳(FCd) | 煤样硫分(St,d) | 氢(Hdaf) | 碳(Cdaf) | 氮(Ndaf) | 氧(Odaf) | 粘结指数(G) | X | Y | a/% | b/% | Tp/℃ | Tmax/℃ | Tk/℃ | αmax/度/分 | Tk-Tp | 变形温度(DT) | 软化温度(ST) | 半球温度(HT) | 流动温度(FT) | SiO2 | Al2O3 | Fe2O3 | CaO | MgO | P2O5 | Na2O | K2O | TiO2 | SO3 | 镜质组(V) | 惰质组(I) | 壳质组(E) | 矿物(M) | 活惰比 | 平均最大反射率(Rmax) | 标准方差 | 类型 | 炉型 | 入炉干基质量/kg | 堆密度t/m³ | 入炉煤水分% | 炼焦日期 | 入炉时间 | 中心到100℃时间 | 中心到500℃时间 | 中心到900℃时间 | 出炉时间 | 出炉中心温度℃ | 焦炭水分(Mad) | 焦炭灰分(Ad) | 焦炭硫分(St,d) | M40 | M25 | M10 | CRI | CSR
红果(模板数据) | 1/3JM35 | 960 | 1 | 12 | 33 | 59 | 0 | 5 | 86 | 2 | 7 | 88 | 41 | 20 | 25 | 53 | 407 | 447 | 488 | 15000 | 81 | 1380 | 1400 | 1420 | 1460 | 55 | 21 | 7 | 5 | 1 | 0 | 0 | 1 | 2 | 3 | 57 | 30 | 10 | 3 | 2 | 1 | 0 | 单一煤层煤 | 三相 | 43 | 1 | 10 | 20140905 | 16:30 | 20:15 | 23:20 | 1:20 | 8:00 | 960 | 1 | 18 | 0 | 85 | 90 | 9 | 37 | 39
红果2 | 1/3JM35 | 800